## Tabelle1
Leistungserklärung für polymermodifizierte Straßenbaubitumen nach DIN EN 14023:2010
Polymix GmbH & Co. KG Hasenbuschstr. 46 52531 Übach-Palenberg |  |  | LE Nr.: 730-5-22
Der Hersteller erklärt, dass die unten aufgeführten produzierten polymermodifizierten Straßenbaubitumen angezeigte Leistungen nach korrespondierender Tabelle erfüllen und damit ein uneingeschränktes Inverkehbringen in den europäischen Wirtschaftsraum erlaubt ist.
Rückverfolgbarkeiten sind durch Versandnummern geregelt, da Typ-, Chargen- oder Serienummern zur Identifikation des Bauprodukts aus produktionstechnischen Gründen nicht umsetzbar sind. Verantwortlich für die Erstellung dieser Leistungserklärung ist allein der Hersteller.
Benannte polymermodifizierte Straßenbaubitumen nach DIN EN 14023 sind "für den Bau und die Instandhaltung von Straßen, Flugplätzen und sonstigen befestigten Flächen"(DIN EN 14023:2013, Seite 7, 1 Anwendungsbereich) geeignet.
Lfd. Nr. | Eigenschaft |  | Prüfverfahren | Maßeinheit | Anforderungen nach DIN EN 14023:2013 - polymermodifizierte Bitumen
0.1 | Produkttyp |  | - | - | 10/40-65 A | Klasse | 25/55-55 A | Klasse | 25/55-60 A | Klasse | Klasse
0.2 | Handelsname |  | - | - | DoPol 10/40-65A |  | Dopol 45 |  | DoPol 45 RC
1 | Penetration bei 25°C |  | DIN EN 1426 | 0,1 mm | 10 bis 40 | 3 | 25 bis 55 | 4 | 25-55 | 4 | 3
2 | Erweichungspunkt RuK |  | DIN EN 1427 | °C | ≥ 65 | 7 | ≥ 55 | 8 | ≥ 60 | 6 | 6
3 | Kohäsion | Kraftduktilität: Formänderung bei angegebener Temperatur | EN 13589/ EN 13703 | J/cm² | ≥ 2 bei 10°C | 6 | ≥ 2 bei 10°C | 3 | ≥ 2 bei 10°C | 3 | 2
4 | Beständigkeit gegen Verhärtung unter Einfluss von Wärme und Luft nach DIN EN 12607-1 | Verbleibende Penetration | DIN EN 1426 | % | ≥ 60 | 7 | ≥ 60 | 7 | ≥ 60 | 5 | 7
5 |  | Zunahme des Erweichungspunktes RuK | DIN EN 1427 | °C | ≤ 8 | 2 | ≤ 8 | 2 | ≤ 8 | 3 | 2
6 |  | Massenänderung | DIN EN 12607-1 | % | ≤ 0,5 | 3 | ≤ 0,5 | 3 | ≤ 0,5 | 3 | 3
7 | Flammpunkt nach Cleveland |  | DIN EN ISO 2592 | °C | ≥ 235 | 3 | ≥ 235 | 3 | ≥ 235 | 3 | 3
8 | Brechpunkt nach Fraaß |  | DIN EN 12593 | °C | ≤ -5 | 5 | ≤ -10 | 7 | ≤ -10 | 7 | 5
9 | Elastische Rückstellung |  | DIN EN 13398 | % | ≥ 50 | 5 | ≥ 50 | 5 | ≥ 50 | 0 | 0
10 | Plastizitätsbereich |  | DIN EN 14023 Abschnitt 5.2.8.4 | °C | KA | [5 empty] | 0
11 | Beständigkeit gegen Verhärtung unter Einfluss von Wärme und Luft bei 163°C | Abfall des Erweichungspunktes RuK | DIN EN 12607-1/ DIN EN 1427 | °C | ≤ 2 | 2 | ≤ 2 | 2 | ≤ 2 | 2 | 2
12 |  | Elastische Rückstellung bei 25°C | DIN EN 12607-1/ DIN EN 13398 | % | ≥ 50 | 4 | ≥ 50 | 4 | ≥ 50 | 0 | 0
13 |  | Elastische Rückstellung bei 10°C | DIN EN 12607-1/ DIN EN 13399 | % | KA | [5 empty] | 0
14 | Lagerbeständigkeit | Differenz des Erweichungspunktes RuK | DIN EN 13399/ DINEN 1427 | % | ≤ 5 | 2 | ≤ 5 | 2 | ≤ 5 | 2 | 2
15 |  | Differenz Penetration | DIN EN 13399/ DIN EN 1426 | 0,1 mm | KA | [5 empty] | 0
Diese Leistungserklärung erlaubt im Zusammenhang mit den jeweils gültigen Erstprüfungen aller Polymermodifizierten Bitumen nach DIN EN 14023:2013 und der zertifizierenden Werkseigenen Produktionskontrolle (WPK) nach dem System 2+ zu Bewertung und Überprüfung der Leistungsbeständigkeit die auf der Versandanzeige und den Begleitdokument ausgeführten CE-Kennzeichnung. Die lfd. Nr. dieses Dokuments (siehe Spalte 1) stellt bezüglich der Reihenfolge den Schlüssel zur Leistungsangabe auf der CE-Kennzeichnung dar, der außerdem mit einer Langfassung der CE-Kennzeichnung korrespondiert.
Dieser Leistungserklärung ist eine Konformitätsbescheinigung der WPK mit der amtlichen Kennung NB 2516 durch die notifizierende Stelle bdh-Consulting Dr.-Ing Burghard Herr anhängig. Das Zertifikat zur WPK der Lieferstelle kann bei Polymix GmbH & Co. KG angefordert werden.
Übach-Palenberg, 13.05.2022 stelv. Laborleiter ABB GmbH & Co. KG